## List1
Technická specifikace výrobků
Rekonstrukce obvodového pláště budovy č. 1
Oddíl | Pořadové číslo | Popis | Způsob prokázání/doložení | Výrobce/výrobek
Výplně otvorů - dřevěná okna | 1 | materiál smrk; minimálně třívrstvý hranol | certifikát notifikované osoby
| 2 | laky, tmely a lepidla neobsahující nebezpečné látky | certifikát notifikované osoby
| 3 | kování panty trio, pákový mechanismus a klika, ovládání matný chrom | certifikát výrobce nebo technický list výrobku
| 4 | vodotěsnost dle ČSN EN 12208, min. třída 8A | certifikát notifikované osoby
| 5 | průvzdušnost dle ČSN EN 12207, min. třída 4 | certifikát notifikované osoby
| 6 | zatížení větrem dle ČSN EN 12210, min. třída C4 | certifikát notifikované osoby
| 7 | únosnost bezpečnostních zařízení dle ČSN EN 14609 min. 350 N | certifikát notifikované osoby
| 8 | Uw max ≤ 1,2 W/(m2K) (celého okna) | certifikát notifikované osoby
| 9 | Rw min = 32 dB | certifikát notifikované osoby
Výplně otvorů - dřevěné dveře | 10 | materiál smrk; eurohranol plný | certifikát notifikované osoby
| 11 | laky, tmely a lepidla neobsahující nebezpečné látky | certifikát notifikované osoby
| 12 | dřevěná fošnová zárubeň | prohlášení výrobce
| 13 | materiál doplňkových profilů z plného dřeva | prohlášení výrobce
| 14 | tříbodový zámek, 3 ks dveřních závěsů | certifikát výrobce nebo technický list výrobku
| 15 | kování v barevném provedení mosaz | certifikát výrobce nebo technický list výrobku
| 16 | vodotěsnost dle ČSN EN 12208, min. třída 2A | certifikát notifikované osoby
| 17 | průvzdušnost dle ČSN EN 12207, min. třída 4 | certifikát notifikované osoby
| 18 | zatížení větrem dle ČSN EN 12210, min. třída C3 | certifikát notifikované osoby
| 19 | Ud max ≤ 1,2 W/(m2K) (celé dveře) | certifikát notifikované osoby
Vnitřní malby | 20 | malba s běžnými prostředky omyvatelná a otěruvzdorná, propustná pro vodní páry (mechanická odolnost 2 dle EN13300) | certifikát výrobce nebo technický list výrobku
Sanační omítkový systém | 21 | adhezní můstek z paroprodyšné hydroizolační stěrky s vysokou odolností vůči síranům 1,6kg/m2 : < 200, chemická odolnost (DIN 4030-1): XA2, kapilární absorpce vody w 24 : < 0,1 kg/m2 * h 0,5 | certifikát výrobce nebo technický list výrobku
| 22 | vyspravení podkladu malta s vysokou odolností vůči síranům 4kg/m2 ≤200, chemická odolnost dle XA2, pevnost v tlaku 20 N/mm2, kapilární absorpce vody w-24: < 0,1 kg/m2 * h0,5 | certifikát výrobce nebo technický list výrobku
| 23 | nátěr paroprodyšná hydroizolační stěrka s vysokou odolností vůči síranům 3,2kg/m2 : < 200, chemická odolnost (DIN 4030-1): XA2, kapilární absorpce vody w 24 : < 0,1 kg/m2 * h 0,5 | certifikát výrobce nebo technický list výrobku
| 24 | celoplošně sulfátostálý omítkový podhoz (špryc) 5 kg/m2 μ ≤ 15, CS IV, certifikace WTA | certifikát výrobce nebo technický list výrobku
| 25 | vlákny armovaná sanační omítka z čisté pemzy (certifikovaná WTA) 26kg/m2/3cm síranovzdorné pojivo μ ≤15, CS II, obsah pórů ≥ 50%, certifikace WTA | certifikát výrobce nebo technický list výrobku
| 26 | štuková omítka hydrofobizovaná 3kg/m2, síranovzdorné pojivo | certifikát výrobce nebo technický list výrobku
| 27 | podkladní a porézní jádrová omítka, jímající soli se sníženou alkalitou 15kg/m2/1,5cm vysoký obsah síranovzdorného pojiva ≤18, CS III, zrnitost ≤ 2mm, obsah pórů ≥ 50%, certifikace WTA | certifikát výrobce nebo technický list výrobku
doplní účastník zadávacího řízení
razítko a podpis účastníka zadávacího řízení
Datum